## Sheet1
附件4
福建省重点新材料首批次生产应用支持参考目录
序号 | 重点新材料名称 | 性能指标 | 应用领域
先进基础材料
一、先进有色金属材料
1 | 高性能车用铝合金薄板 | （1）5182-RSS：抗拉强度≥250MPa，屈服强度 110～150MPa，断后延伸率≥24%，拉伸应变硬化指数≥0.25，塑性应变比≥0.6，屈服点伸长率<0.6%； （2）5754-ST：抗拉强度≥200MPa，屈服强度 90～130MPa，断后延伸率≥20%，拉伸应变硬化指数≥0.23，塑性应变比≥0.6； （3）6014-IH：抗拉强度≥175MPa，屈服强度 90～130MPa，断后延伸率≥23%，拉伸应变硬化指数≥0.23，塑性应变比≥0.6，停放 6 个月屈服强度≤130MPa； （4）6016-IB：抗拉强度≥200MPa，屈服强度 90～140MPa，断后延伸率≥24%，拉伸应变硬化指数≥0.23，塑性应变比≥0.5，停放 6 个月屈服强度≤140MPa。 | 汽车轻量化
2 | 高性能动力电池铝箔 | （1）新能源动力电池外壳用铝合金板带材：抗拉强度 150±10MPa，屈服强度 140±10MPa，延伸率≥5%，制耳率＜3%； （2）动力电池软包用铝箔：抗拉强度 95～105MPa，延伸率≥23%，杯突值≥7.5mm。 | 新型能源
3 | 大型复杂断面汽车轻量化铝合金挤压型材 | 6xxx 系铝合金型材：抗拉强度≥430MPa，屈服强度≥400MPa，屈服强度波动±15MPa，疲劳强度≥145MPa，延伸率≥10%。 | 汽车轻量化
4 | 引线框架铜合金带材 | C70250 蚀刻引线框架材料：抗拉强度≥610MPa，延伸率≥6%，导电率≥40％IACS，硬度HV≥180，蚀刻后翘曲高度≤0.5mm。 | 集成电路
5 | 高纯超薄键合金带 | 金含量≥99.99%，导电率≥76%IACS，宽度：50～1500μm，厚度：0.0125～0.025μm。 | 集成电路
二、先进稀有金属材料
6 | 稀有金属涂层材料 | 高温合金稀有金属防护涂层材料：O 含量≤300ppm，涂层在 900℃完全抗氧化，并具备良好的抗热疲劳性能； | 高端装备
7 | 新型硬质合金材料 | （1）超细硬质合金高端棒材：碳化钨晶粒尺寸≤0.4μm，密度 14.65～14.80g/cm3，硬度≥1880HV30，抗弯强度≥3500MPa，断裂韧度 KIC≥12MPa·m1/2。 （2）高温材料加工用超细硬质合金棒材：碳化钨晶粒尺寸≤0.6μm；硬度 HV3≥1600；横向断裂强度（C 试样）≥3000MPa； （3）高性能硬质合金模具板材：碳化钨晶粒尺寸 0.6~3μm，硬度HRA84~91.5，横向断裂强度（B 试样）≥2600MPa，孔隙度A02B00C00E00。 | 航空航天、海洋工程、油汽开采、矿产开发
8 | 纳米硬质合金高端 棒材 | 碳化钨晶粒尺寸≤0.2μm，密度 14.2～14.4g/cm3，硬度 HV30 范围 2060～2100，抗弯强度≥4800MPa，断裂韧度KIC≥9MPa·m1/2。 | 航空航天、海洋工程、油汽开采、矿产开发
三、先进化工材料
9 | 聚乳酸 | 双向拉伸薄膜：纵向拉伸强度≥100MPa、横向拉伸强度≥90MPa，透光率＞90%，雾度≤4%，热收缩率≤10%，薄膜降解后符合 DB46/T505-2020 全生物降解塑料制品通用技术要求。 | 生物医药、节能环保、3D打印、纺织轻工
10 | 氢 化 丁 腈 橡 胶HNBR | 能够在-40℃～150℃下长期使用，耐润滑油和燃油性能良好，拉伸强度≥14MPa。 | 汽车、船舶、海洋工程
11 | 超高纯化学试剂-半导体级硫酸 | 半导体级硫酸：金属离子（半导体级）≤0.01ppb，颗粒物（≥0.2μm）＜100 个/ml。 | 集成电路
12 | 集成电路用光刻胶及其关键原材料和配套试剂 | ArF/ArFi 光刻胶：12 英寸集成电路制造光刻工艺用 ArF 和 ArFi 浸没式光刻胶。 | 集成电路
13 | 特种气体 | （1）一氟甲烷：纯度≥99.999%，N2＜4ppmv，Ar+O2＜2ppmv，CO2＜2ppmv，H2O＜2ppmv，酸度以 HF 计＜0.1ppm； （2）二氟甲烷：纯度≥99.999%，N2＜4ppmv，Ar+O2＜2ppmv，CO2＜2ppmv，H2O＜2ppmv，酸度以 HF 计＜0.1ppm； （3）六氟丁二烯：纯度≥99.9%，N2＜10ppmv，Ar+O2＜5ppmv，CO2＜5ppmv，异丙醇＜5ppmv，H2O＜10ppmv，酸度以HF 计＜20ppm； （4）三氟甲烷（CHF3）：纯度≥99.999%，氧+氩（O2+Ar）含量＜1.0ppm，氮气（N2）含量＜3.0ppm，一氧化碳（CO）含量＜1.0ppm，二氧化碳 （CO2含量＜1.0ppm，OHC 含量＜3ppm，水分（H2O）含量＜1ppm，酸度（以 HF 计）含量＜0.1ppm，总杂质含量≤10.0ppm； （5）四氟甲烷（CF4）：纯度≥99.999%，氧+氩（O2+Ar）含量＜1.0ppm，氮气（N2）含量＜4.0ppm，一氧化碳（CO）含量＜0.1ppm，二氧化碳（CO2 含量＜0.5ppm，六氟化硫（SF6）含量＜0.5ppm，THC（以 CH4 计）含量＜0.5ppm，三氟甲烷（CHF3）含量＜0.5ppm，OFC（体积分数）＜1ppm，水分（H2O）含量＜1ppm，酸度（以 HF 计）含量＜0.1ppm，总杂质含量≤10.0ppm； （6）六氟乙烷（C2F6）：纯度≥99.999%，氢气（H2）含量＜0.5ppm，氧+氩（O2+Ar）含量＜1.0ppm，氮气（N2）含量＜5.0ppm，一氧化碳（CO）含量＜0.5ppm，二氧化碳（CO2）含量＜0.5ppm，甲烷（CH4）含量＜1.0ppm，OHC 含量＜5.0ppm，水分（H2O）含量＜2.0ppm，酸度（以 HF 计）含量 ＜0.1ppm，总杂质含量≤10.0ppm； （7）三氟化氯（ClF3）：纯度≥99.95%，空气（Air）含量≤50ppm，氟化氢（HF）含量≤500ppm，K（质量分数）＜1ppm，Ca（质量分数）＜1ppm， Na（质量分数）＜1ppm，Fe（质量分数）＜1ppm，Ni（质量分数）＜1ppm，Cu（质量分数）＜1ppm，Co（质量分数）＜1ppm，Cr（质量分数）＜ 1ppm，Pb（质量分数）Pb＜1ppm； （8）八氟环丁烷（C4F8）：纯度≥99.999%，氧+氩（O2+Ar）含量＜1ppm，氮气（N2）含量＜2ppm，一氧化碳（CO）含量＜0.5ppm，二氧化碳（CO2 含量＜0.5ppm，甲烷（CH4）含量＜0.5ppm，OHC 含量＜5.0ppm，水分（H2O）含量＜3ppm，酸度（以 HF 计）含量＜0.1ppm，总杂质含量≤10.0ppm （9）氟化氢：产品纯度≥99.999%，具体指标：Na≤50ppb，Ca≤50ppb，Cr≤50ppb，Fe≤50ppb，Ni≤50ppb，Cu≤50ppb； （10）氟氮混合气：氟体积比 20±2%，氧（O2）含量＜200ppm，四氟化碳（CF4）含量＜20ppm，HF 含量＜100ppm； | 集成电路、新型显示、新型能源、光纤通讯
14 | 三 醋 酸 纤 维 素（TCA）膜 | 透光率≥90%；雾度≤0.5%；断裂强度≥80MPa；断裂伸长率≥10%；含湿量≤3.0%。 | 新型显示
四、先进无机非金属材料
15 | 高性能陶瓷基板 | 氧化铝陶瓷基板：抗弯强度>700MPa，热导率>24W/（m·K），体积电阻率>1014Ω·cm。 | 半导体、LED
16 | 高性能钇铝石榴石 （YAG ）系列激光晶体 | PV≤0.08/inch，消光比≥30dB，表面粗糙度≤0.7nm，单程损耗系数≤0.1%/cm。 | 医疗器械、激光装置
17 | 重污染土壤污染治理材料 | 膨润土产品：水份 8~9.7%，膨胀值≥21ml/2g，渗水率≤8%，导电率 550~700μs/cm，密度 0.6~0.75g/cm3。 | 节能环保
18 | 高悬浮性纳米无机 凝胶 | 比表面积≥35m2/g，高悬浮性：用去离子水分散成 1%浓度，静置 24 小时，无沉淀、无析水，粒径：Dx（50）≤3.0µm，Dx（90）≤8.0µm。 | 节能环保
19 | 超高纯石墨 | 灰分≤20ppm | 新型能源
关键战略材料
一、高性能纤维及复合材料
20 | 连续碳化硅纤维 | （1）第二代连续碳化硅纤维：单纤维直径 12～14μm，密度 2.6～2.8g/cm3，单丝拉伸强度≥2.8GPa，束丝拉伸强度≥2.5GPa，拉伸弹性模量≥270GPa， 断裂伸长率≥0.95%，氧化量＜0.8%，硅含量 57.4～62.4%，单丝拉伸强度≥2.5GPa（1250℃氩气 1h），单丝拉伸强度≥2.3GPa（1200℃空气 1h）。 （2）第三代连续碳化硅纤维：单纤维直径 11～13μm，密度 2.95～3.25g/cm3，单丝拉伸强度≥2.8GPa，束丝拉伸强度≥2.6GPa，拉伸弹性模量≥350GPa 断裂伸长率≥0.8%，氧化量＜1%，硅含量 66.9～70.9%，单丝拉伸强度≥2.7GPa（1250℃氩气 1h），单丝拉伸强度≥2.4GPa（1200℃空气 1h），碳硅原子比：0.95～1.15。 | 航空航天、海洋工程等
21 | 航空制动用碳/碳复合材料 | 密度≥1.80g/cm3，抗压强度≥140MPa，抗弯强度≥120MPa，层间剪切强度≥12MPa，高能刹车（能流密度≥3000kW/m2，面积能载≥60MJ/m2），摩擦系数 ≥0.15。 | 航空航天、海洋工程等
22 | 高性能碳纤维增强陶瓷基摩擦材料 | 密度≤2.4g/cm3，使用温度-50℃~1650℃，抗压强度≥160MPa，抗弯强度≥120MPa，摩擦系数 0.2~0.45，摩擦系数热衰退率≤15%。 | 轨道交通、车辆、工程机械
23 | 碳/碳复合材料 | 密度≥1.5g/cm³，抗压强度≥150MPa，抗弯强度≥100MPa，导热系数≤0.16W/m·K。 | 太阳能单晶、多晶铸錠粉末冶金
24 | 聚四氟乙烯纤维及滤料 | 短纤：线密度 1.5~5den，抗拉强度＞2.2g/den，收缩率＜5%，耐酸碱。 | 能源装备
二、稀土功能材料
25 | AB 型稀土储氢合金 | （1）AB5 型稀土储氢合金：用于固态储氢装置，常温下可逆容量＞1.5wt%，循环 1400 周次，容量保持率>80%； （2）A2B7 型储氢合金：用于镍氢电池，储氢初始容量>390mAh/g（室温 0.2C 充/放 1～5 周），循环 300 次容量保持率为 92%以上（室温 1C 充/放， 120%过充，100%DOD），温区宽度-40～80℃（极限温度容量保持率>50%）；用于固态储氢装置，最大储氢容量＞1.8wt%，循环 100 周后储氢容量保持率为 99%。 | 新型能源
26 | 高性能钕铁硼永磁体 | 48EH 档产品：Br≥13.6kGs，Hcj≥30kOe。 | 轨道交通、新能源汽车、消费电子、机器人
27 | 高性能钐钴永磁体 | Br>11.5kGs，Hcj>25kOe，（BH）max>31MGOe。 | 航空航天、海洋工程、船舶、轨道交通
三、先进半导体和新型显示材料
28 | 铜和铜合金靶 | （1）高纯铜靶：纯度≥6N，金属杂质元素含量均≤0.2ppm，非金属杂质元素含量均≤1ppm，最大外径≥400mm，尺寸公差±0.1mm，焊合率≥99%，表面粗糙度 Ra≤0.4μm，满足集成电路领域 300mm 晶圆制造要求。 （2）高纯铜合金靶：纯度≥6N，合金元素含量 0.11～0.80wt%，合金元素公差范围≤±10%，分布均匀，金属杂质元素含量均≤0.2ppm，非金属杂质元素含量均≤1ppm，最大外径≥400mm，尺寸公差±0.1mm，焊合率≥99%，表面粗糙度 Ra≤0.4μm，满足集成电路领域 300mm 晶圆制造要求。 | 半导体、新型显示
29 | Ag 及Ag 合金靶材 | （1）平面显示用银及银合金靶材：纯 Ag 纯度≥99.99%，Ag 合金纯度≥99%； 平均晶粒≤150μm，焊合率≥95%；靶材尺寸：旋转靶单节圆筒（Φ100～165）×（400～3500）×（4～20）mm；靶材成膜后，在 500nm 光照下，反射率 ≥92%；平面靶单片靶胚 G2.5～G11TFT-LCD 世代线（600～2500）×（180～1800）×（4～20）mm。 （2）200～300mm 晶圆用纯 Ag 靶材：纯度≥99.99%，平均晶粒≤100μm，焊合率≥97%，最大外径≥300mm。 | 半导体、新型显示
30 | G8.5 代线及以上新型显示用玻璃基板 | 应变点>655℃，退火点 720~745℃，软化点 970±10℃，线热膨胀系数（3.0~3.8）×10-6/℃，杨氏模量 72GPa~79Gpa，550nm 处透过率 90%~92%，支持G8.5 代线及以上显示用无碱玻璃基板。 | 新型显示
四、新型能源材料
31 | 三元材料（镍钴铝酸锂、镍钴锰酸锂） | 比容量≥200mAh/g（0.5C），循环寿命≥1000 周（80%，0.5C）。 | 锂电新能源电池
前沿新材料
32 | 石墨烯散热材料 | （1）石墨烯散热材料：xy 轴热传导系数≥1950W/（m·K），z 轴热传导系数≥22W/（m·K），幅射系数≥92%，膜厚 25μm～500μm； | 航空航天、电子、机械、医疗
33 | 石墨烯导电浆料 | 固含量≥4%，水分含量≤1000ppm，粘度≤30000mPa.s，涂膜电阻率≤100mΩ.cm。 | 新型能源
34 | 石墨烯导热复合材料 | 照明/通讯用石墨烯高导热复合材料：热导率＞20W/（m.K），拉伸强度＞29MPa，弯曲强度＞45MPa，悬臂梁无缺口冲击强度＞3.0Kj/m2，阻燃达到 V0 级别，密度<1.6g/cm3，热辐射率>0.78，耐候，耐腐蚀等。 | 机电、电工